## Ensaio de Recebimento
ANEXO I - PIT - PLANO DE INSPEÇÃO E TESTE (Ensaios de Recebimento)
CLIENTE: |  | EQUATORIAL ENERGIA
FORNECEDOR:
DESCRIÇÃO DO MATERIAL: |  | PORCA QUADRADA
TIPO:
CLASSIFICAÇÃO
MODELO
PEDIDO DE COMPRA
TAMANHO DO LOTE
PLANO DE AMOSTRAGEM
ET. DO CLIENTE |  | ET.119.EQTL – PORCA QUADRADA (Rev. 00)
ITEM | DESCRIÇÃO DOS ENSAIOS | MÉTODO | REQUISITOS NBR 8158 | TAMANHO DA AMOSTRA | CORPO - DE - PROVA | VALOR DE REFERÊNCIA | VALOR OBTIDO
1 | Inspeção Visual Geral | Visual | Conforme Item 6.5.1 Tabela A.2 | Plano de Amostragem | 1/amostra | Satisfatório
2 | Verificação Dimensional | NBR - 8158 | Conforme Item 6.5.2 Tabela A.2 | Plano de Amostragem | 1/amostra | Satisfatório
3 | Tração/ compressão. | NBR - 8158 | Conforme Item 6.5.3.1 | Plano de Amostragem | 1/amostra | O esforço deve ser mantido durante 1 minuto
4 | Resistência ao torque | NBR - 8158 | Conforme Item 6.5.3.2 | Plano de Amostragem | 1/amostra | Aplicar o torque especificado na Tabela 1, durante 1 min.
5 | Ensaio do revestimento de zinco | NBR - 8158 | Conforme Item 6.5.4 | Plano de Amostragem | 1/amostra | Conforme NBR’s 7398, 7400 e 6323 Tabela A.3
6 | Ensaio para determinação da composição química | NBR - 8158 | Conforme Item 6.5.6 | Plano de Amostragem | 1/amostra | Conforme NBR’s NM 87, 7007, 6916 e ASTM E536.
7 | Corrosão por exposição à névoa salina | NBR - 8158 | Conforme Item 6.5.5 | Plano de Amostragem | 1/amostra | Conforme NBR 17088
8 | Partículas magnéticas | NBR - 8158 | Conforme Item 6.5.7.1, sub item a) | Plano de Amostragem | 1/amostra | Conforme NBR NM 342
9 | Radiografia por Raios X | NBR - 8158 | Conforme Item 6.5.7.1, sub item b) | Plano de Amostragem | 1/amostra | Conforme NBR’s 15817 e 15739
10 | Líquido penetrante | NBR - 8158 | Conforme Item 6.5.7.1, sub item c) | Plano de Amostragem | 1/amostra | Conforme NBR NM 334
11 | Ultrassom | NBR - 8158 | Conforme Item 6.5.7.1, sub item d) | Plano de Amostragem | 1/amostra | Conforme ASTM E114
12 | Corrosão por exposição ao dióxido de enxofre | NBR - 8158 | Conforme Item 6.5.7.1, sub item e) | Plano de Amostragem | 1/amostra | Conforme NBR 8096
¹ Os certificados/relatórios de ensaio devem ser entregues ao inspetor Equatorial devidamente preenchidos, identificados com o nome/tipo e número de série dos equipamentos ensaiados e assinados pelo(s) responsável(is) pela(s) área(s) de testes. ² Não é necessário fornecer uma cópia dos certificados/relatórios, somente apresentar o documento para análise do inspetor Equatorial. - Os equipamentos de medições utilizados na inspeção deverão estar aferidos e calibrados por órgãos reconhecidos e os certificados apresentados no início da inspeção. - Os procedimentos de cada ensaio e valores de referência deverão seguir a especificação técnica e normas aplicáveis