## ANEXO II - FD
ANEXO II - FOLHA DE DADOS TÉCNICOS E CARACTERÍSTICAS GARANTIDAS ET.00123.EQTL - Sapatilha Revisão 01 - 2023
DISTRIBUIDORA | [5 empty] | Equatorial Maranhão
FORNECEDOR | [5 empty] | Equatorial Pará
PEDIDO DE COMPRA | [5 empty] | Equatorial Píaui
CÓDIGO FORNECEDOR | [5 empty] | Equatorial Alagoas
CÓDIGO | [5 empty] | Equatorial CEEE
DESCRIÇÃO BREVE | [5 empty] | CEA
QUANTIDADE | [5 empty] | Equatorial Goiás
NORMAS
ITEM | DESCRIÇÃO | UND | ESPECIFICADO | GARANTIDO | EQUATORIAL ENERGIA PARÁ
1 | Tipo |  | Sapatilha
2 | Aplicação do Material |  | Utilizada em redes de distribuição aéreas de energia elétrica em tensão primária nas tensões de operação de 13,8kV, 23,1kV e 34,5 kV, e tensão secundárias de 220V e 127V.
3 | Desenho do Material |  | Conforme DESENHO I – SAPATILHA - DETALHES CONSTRUTIVO
4 | Códigos Padronizados |  | 134210001
5 | Identificação |  | 5.4.1. Na Sapatilha: Devem ser gravados, de forma legível e indelével, no mínimo, as seguintes informações: a) Nome ou marca do fabricante; b) Mês e ano de fabricação. 5.4.2. Na embalagem: a) Nome ou marca do fabricante;b) Identificação completa do conteúdo; Tipo e quantidade;
6 | Embalagem |  | O material deve possuir acondicionamento primário com embalagem plástica de modo garantir transporte seguro em quaisquer condições e/ou limitações, que evite qualquer avaria das peças. E depois em caixa de papelão ou madeira, com madeira de espessura mínima de 10 mm e papelão resistente que permita paletização e resista ao peso das peças sem ocasionar rasgos ou deformações, devendo possuir massa máxima de 23kg. Os agrupamentos primários poderão ser individuais.
7 | Garantia |  | A garantia mínima deve ser de 24 meses a partir do recebimento do material no almoxarifado da Concessionaria, contra qualquer defeito de fabricação, material e/ou acondicionamento.
8 | Material |  | A peça deve ser zincada por imersão a quente com espessura de, no mínimo, 75µm. O material deverá ser de aço carbono COPANT 1010 e 1020, e obedecer às condições das normas NBR 8158 e NBR 8159.
9 | Características Mecânicas |  | A sapatilha corretamente instalada deve suportar no mínimo os esforços de tração “F” indicados a seguir, quando ensaiada de acordo com orientações do Desenho 3. • Deformação sem ruptura: F = 3.160 daN; • Deformação sem encostar-se às extremidades: 300 daN; • Sem deformar o leito da parte superior da sapatilha, de tal forma que não prejudique a acomodação da alça pré-formada: 1.600 daN;
10 | Acabamento |  | A peça deve possuir acabamento liso e uniforme, e ser isenta de saliências pontiagudas, arestas cortantes, rebarbas, cantos vivos e outras imperfeições.
Note on C2: Normas e Padrões: Solicitante: Escolher a Distribuidora
Note on C3: Normas e Padrões: Solicitante : Informar o Fornecedor ou Proponente
Note on C4: Normas e Padrões: Solicitante: Informar o número do pedido de compra
Note on C5: Normas e Padrões: Fornecedor/Proponente: Informar o tipo ou modelo do item solicitado
Note on C8: Normas e Padrões: Solicitante: Informar a quantidade do item a ser adquirido
Note on H10: Normas e Padrões: Inserir conforme Especificação Técnica