## ANEXO II - FD
ANEXO II - FOLHA DE DADOS TÉCNICOS E CARACTERÍSTICAS GARANTIDAS ET.00216.EQTL - Suporte para concentrador de medição Revisão 00 - 2023
DISTRIBUIDORA | [5 empty] | Equatorial Maranhão
FORNECEDOR | [5 empty] | Equatorial Pará
PEDIDO DE COMPRA | [5 empty] | Equatorial Píaui
CÓDIGO FORNECEDOR | [5 empty] | Equatorial Alagoas
CÓDIGO | [5 empty] | Equatorial CEEE
DESCRIÇÃO BREVE | [5 empty] | CEA
QUANTIDADE | [5 empty] | Equatorial Goiás
NORMAS |  | NBR 8158 -NBR 8159 - NBR 11294 e NBR ISO 6992 - 1
ITEM | DESCRIÇÃO |  | UND | ESPECIFICADO | GARANTIDO
1 | Suporte para um concentrador
1.1 | Material |  | - | Aço-carbono laminado ABNT 1010 a 1020
1.2 | Dimensões |  | mm | Conforme Desenho 1
2 | Suporte prolongador para dois ou três concentradores
2.1 | Material |  | - | Aço-carbono laminado ABNT 1010 a 1020
2.2 | Dimensões |  | mm | Conforme Desenho 2
3 | Resistência mecânica (Conforme item 6.1.2) |  |  | Os suportes devem atender a uma solicitação de esforço de tração de 130 daN, no mínimo sem apresentar qualquer deformação, conforme indicado no desenho 3
4 | Acabamento |  |  | Conforme item 6.1.3, os suportes após fabricação, perfuração e identificação, devem ser zincados por imersão a quente, conforme NBR 6323. As saliências devem ser limadas ou esmerilhadas, isenta de cantos vivos e rebarbas, apresentar superfície lisa e uniforme e ser, mantendo-se a espessura mínima, isentas de áreas não revestidas.
5 | Desenho do Material |  | - | Conforme DESENHO 1 – Suporte para um concentrador – Detalhes Construtivos.
6 |  |  | - | Conforme DESENHO 2 – Suporte prolongador para dois ou três concentradores – Detalhes Construtivos.
7 | Códigos Padronizados |  |  | Conforme TABELA 4
8 | Identificação |  |  | Conforme item 5.4
9 | Embalagem |  |  | Conforme item 5.5
10 | Garantia |  |  | Conforme item 5.6
11 | Ensaios |  | Anexar a proposta, cópia dos relatórios dos ensaios de tipo indicados no item 7.1.1 da ET.00216.EQTL