## PIT_ENSAIOS
PLANO DE INSPEÇÃO E TESTE - PIT NT.045.EQTL. POSTES AUXILIARES PARA PADRÃO DE ENTRADA
ITEM: POSTE DE AÇO PARA PADRÃO DE ENTRADA
Fabricante: | [7 empty] | N° Pedido:
Modelo: | [7 empty] | Código Equatorial:
N° Série: | [7 empty] | Quantidade:
ITEM | TIPO DO ENSAIO | DESCRIÇÃO DO ENSAIO | INSTRUÇÃO E PROCEDIMENTOS | PERCENTUAL DE AMOSTRA | DETALHES |  |  | LOCAL / DATA | QUANTIDADE INSPECIONADA | QUANTIDADE APROVADA | OBSERVAÇÃO DOS ENSAIOS
[5 empty] | 1 | 2 | 3
1 | TIPO/REC | Inspeção Visual (marcações, acabamento, montagem, etc)
2 | TIPO | Ensaio de elasticidade aplicando a força de tração no olhal de fixação do ramal
3 | TIPO | Ensaio de revestimento de zinco
4 | TIPO/REC | Ensaio de aderência de Camada | NBR 7398
5 | TIPO/REC | Ensaio de espessura da Camada | NBR 7399
6 | TIPO/REC | Ensaio de uniformidade de Camada | NBR 7400;
7 | TIPO/REC | Ensaio de Massa por unidade de área | NBR 7397
8 | TIPO | Ensaio de tensão suportável de frequência industrial, sob chuva, nos isoladores
9 | TIPO | Ensaio de corrosão por exposição à névoa salina, conforme ABNT NBR 8094, por um período mínimo de 168 h. | ABNT NBR 8094
10 | ESP | Partículas magnéticas | NBR NM 342
11 | ESP | Radiografias por raios X | ABNT NBR 15817 (para fundidos) ou ABNT NBR 15739 (para juntas soldadas)
12 | ESP | Líquidos penetrantes | ABNT NBR NM 334
13 | ESP | Ultrassom | ASTM E114
14 | ESP | Ensaio de corrosão por exposição ao dióxido de enxofre, | ABNT NBR 8096
15 | ESP | Cabeçote/Tampão:
16 | ESP | Teor de carga | ASTM D1506
17 | ESP | absorção de água | ASTM D570
18 | ESP | flamabilidade | UL94
19 | ESP | densidade | ASTM D792
20 | ESP | teor de umidade | ISO 15512 e ASTM D6869
Legenda: T - Ensaio de tipo; REC - Ensaio de recebimento;ESP- Ensaios Especiais
Observações:
Tipo da Inspeção |  | 1 |  | 2 |  |  |  |  | 3
|  | Local de Inspeção F = Fabrica L = Laboratório Terceirizado S = Subfornecedor A = Almoxarifado Equatorial (*) = Não Aplicável |  | Inspeção P = Na presença do Inspetor da Equatorial F = Sem a presença do Inspetor (*) = Não Aplicável |  |  |  |  | Emissão de Certificado ou Relatório de Ensaio C = Entrega para Registro¹ E = Exame / Análise² (*) = Não Aplicável
¹ Os certificados/relatórios de ensaio devem ser entregues ao inspetor Equatorial devidamente preenchidos, identificados com o nome/tipo e número de série dos equipamentos ensaiados e assinados pelo(s) responsável(is) pela(s) área(s) de testes. ² Não é necessário fornecer uma cópia dos certificados/relatórios, somente apresentar o documento para análise do inspetor Equatorial. - Os equipamentos de medições utilizados na inspeção deverão estar aferidos e calibrados por órgãos reconhecidos e os certificados apresentados no início da inspeção. - Os procedimentos de cada ensaio e valores de referência deverão seguir a especificação técnica e normas aplicáveis