## ANEXO II - FD
ANEXO II - FOLHA DE DADOS TÉCNICOS E CARACTERÍSTICAS GARANTIDAS ET.00116.EQTL - Haste de Âncora Revisão 01 - 2023
DISTRIBUIDORA | [5 empty] | Equatorial Maranhão
FORNECEDOR | [5 empty] | Equatorial Pará
PEDIDO DE COMPRA | [5 empty] | Equatorial Píaui
CÓDIGO FORNECEDOR | [5 empty] | Equatorial Alagoas
CÓDIGO | [5 empty] | Equatorial CEEE
DESCRIÇÃO BREVE | [5 empty] | CEA
QUANTIDADE | [5 empty] | Equatorial Goiás
NORMAS |  | NBR 8158 e NBR 8159
ITEM | DESCRIÇÃO |  | UND | ESPECIFICADO | GARANTIDO
1 | Haste de âncora
1.1 | Material |  | - | Aço-carbono 1010 1020 com olhal soldado (com adição de material) ou forjado
1.2 | Comprimento (conforme Desenho 1) |  | mm | 2400
1.3 | Diâmetro da haste |  | mm | 16
1.4 | Comprimento da rosca |  | mm | 90
1.5 | Resistência mecânica (Conforme item 6.1.2) |  |  | A haste deve suportar um esforço de tração "F" de 3.200 daN, no mínimo, sem apresentar qualquer deformação permanente e 5.000 daN, sem sofrer ruptura.
1.6 | Acabamento |  |  | Conforme item 6.1.3, a haste deve ter superfície lisa, uniformes e contínuas, sem apresentar arestas cortantes, saliências pontiagudas, ou outras imperfeições e devem atender as condições mínimas indicadas no item 7.1 - Ensaios.
1.7 | Montagem |  |  | A haste deve ser fornecida montada com duas porcas quadradas e uma arruela quadrada
1.8 | Desenho do Material |  |  | Conforme DESENHO 1 – haste de âncora – Detalhes Construtivos.
1.9 | Códigos Padronizados |  |  | Conforme TABELA 4
1.10 | Identificação |  |  | Conforme item 5.4
1.11 | Embalagem |  |  | Conforme item 5.5
1.12 | Garantia |  |  | Conforme item 5.6
2 | Porca e Arruela
2.1 | Porca quadrada - material |  | - | Aço-carbono COPANT 1010 a 1020 ou aço-carbono grau MR 250.
2.2 | Arruela quadrada - material |  | - | Aço-carbono COPANT 1010 a 1020 ou aço-carbono grau MR 250.
2.3 | Porca - Resistência mecânica (Conforme item 6.1.2) |  | - | Deve suportar um esforço de tração F de 5000 daN e um torque mínimo de 10 daN.m sem apresentar qualquer deformação permanente ou ruptura
2.4 | Arruela - Resistência mecânica (Conforme item 6.1.2) |  | - | Quando aplicado na porca da haste um torque de 8 daN.m, a arruela não pode apresentar deformação permanente ou ruptura
3 | Ensaios |  | Anexar a proposta, cópia dos relatórios dos ensaios de tipo indicados no item 7.1.1 da ET.00116.EQTL