## Ensaios de Recebimento
ANEXO I - PLANO DE INSPEÇÃO E TESTE - Ensaios de Recebimento ET.183.EQTL.Normas e Qualidade - Braço Antibalanço
CLIENTE: |  | EQUATORIAL ENERGIA
FORNECEDOR:
DESCRIÇÃO DO MATERIAL: |  | BRAÇO ANTIBALANÇO
TIPO:
CLASSIFICAÇÃO
MODELO
PEDIDO DE COMPRA
TAMANHO DO LOTE
PLANO DE AMOSTRAGEM
ET. DO CLIENTE |  | ET.183.EQTL.Normas e Qualidade – BRAÇO ANTIBALANÇO Rev. 00
ITEM | DESCRIÇÃO DOS ENSAIOS | MÉTODO | REQUISITOS NBR 16094 | TAMANHO DA AMOSTRA | CORPO - DE - PROVA | VALOR DE REFERÊNCIA | VALOR OBTIDO
1 | Inspeção Visual Geral | Visual Conforme item 7.2.1 da NBR 16095. | Identificação, conforme 4.3; Acondicionamento, conforme 4.4; Acabamento conforme 4,5. | Plano de Amostragem | 1/amostra | Satisfatório
2 | Verificação Dimensional | NBR 16095. | Conforme Item 7.2.2 | Plano de Amostragem | 1/amostra | Satisfatório
3 | Ensaio de verificação da resistência ao trilhamento elétrico | Conforme NBR 10296, método 2, critério A. | Conforme Item 7.2.3 | Plano de Amostragem | 1/amostra | O composto polimérico deve atender aos requisitos da Tabela A.1
4 | Ensaio de resistência à tração de curta duração. | Conforme NBR 16095, Anexo C | Conforme Item 7.24 | Plano de Amostragem | 1/amostra | O acessório polimérico deve suportar esforço superior ao indicado na NBR 16095.
| Ensaio de resistência à compressão de curta duração. | Conforme NBR 16095, Anexo C | Conforme Item 7.2.5 | Plano de Amostragem | 1/amostra | O acessório polimérico deve suportar esforço superior ao indicado na NBR 16095.
| Ensaio de Resistência à carga lateral de flexão de curta duração | Conforme NBR 16095, Anexo C | Conforme item 7.2.6 | Plano de Amostragem | 1/amostra | O acessório polimérico deve suportar esforço superior ao indicado na NBR 16095.
5 | Ensaio de Resistência ao impacto. | NBR 16094 | Conforme Item 7.2.7 | Plano de Amostragem | 1/amostra | Este ensaio é aplicado aos espaçadores losangular, vertical trifásico e monofásico.
6 | Ensaio de fatiação | NBR 16094 | Conforme Item 7.2.9 | Plano de Amostragem | 1/amostra | Conforme a Figura C.6
7 | Ensaio de resistência a tração de escorregamento. | NBR 16095 | Conforme Item 7.2.10 | Plano de Amostragem | 1/amostra | Conforme Anexo C da NBR 16095
¹ Os certificados/relatórios de ensaio devem ser entregues ao inspetor Equatorial devidamente preenchidos, identificados com o nome/tipo e número de série dos equipamentos ensaiados e assinados pelo(s) responsável(is) pela(s) área(s) de testes. ² Não é necessário fornecer uma cópia dos certificados/relatórios, somente apresentar o documento para análise do inspetor Equatorial. - Os equipamentos de medições utilizados na inspeção deverão estar aferidos e calibrados por órgãos reconhecidos e os certificados apresentados no início da inspeção. - Os procedimentos de cada ensaio e valores de referência deverão seguir a especificação técnica e normas aplicáveis